## Hoja1
Tipo | Material | Descripción | Espesor (mm) | Densidad | 125 Hz | 250 Hz | 500 Hz | 1000 Hz | 2000 Hz | 4000 Hz | NRC
Abertura | Cortina | Cortina veneciana de metal |  |  | 0.06 | 0.05 | 0.07 | 0.15 | 0.13 | 0.17 | 0.1
Abertura | Puerta | Puerta |  |  | 0.15 | 0.1 | 0.06 | 0.08 | 0.1 | 0.05 | 0.09
Abertura | Vidrio | Vidrio pesado |  |  | 0.18 | 0.06 | 0.04 | 0.03 | 0.02 | 0.02 | 0.04
Abertura | Vidrio | Ventanal de vidrios gruesos |  |  | 0.18 | 0.06 | 0.04 | 0.03 | 0.02 | 0.02 | 0.04
Abertura | Vidrio | Ventana de vidrio simple | 2 |  | 0.33 | 0.25 | 0.1 | 0.07 | 0.06 | 0.04 | 0.12
Abertura | Vidrio | Ventana de vidrio común | 3 |  | 0.35 | 0.25 | 0.18 | 0.12 | 0.07 | 0.04 | 0.16
Abertura | Vidrio | Ventana de vidrio | 4 |  | 0.3 | 0.2 | 0.1 | 0.07 | 0.05 | 0.02 | 0.11
Abertura | Vidrio | Ventana de vidrio | 6 |  | 0.1 | 0.08 | 0.04 | 0.03 | 0.02 | 0.02 | 0.04
Abertura | Vidrio | Ventana de doble vidrio |  |  | 0.25 | 0.1 | 0.07 | 0.06 | 0.04 | 0.02 | 0.07
Contenido | Asiento | Butaca de madera |  |  | 0.02 | 0.02 | 0.04 | 0.06 | 0.1 | 0.1 | 0.06
Contenido | Asiento | Butaca semi-tapizada |  |  | 0.06 | 0.08 | 0.1 | 0.12 | 0.12 | 0.12 | 0.11
Contenido | Asiento | Butaca tapizada |  |  | 0.09 | 0.12 | 0.14 | 0.16 | 0.15 | 0.16 | 0.14
Contenido | Asiento | Butaca tapizada con cuero o vinilo |  |  | 0.1 | 0.15 | 0.25 | 0.25 | 0.25 | 0.25 | 0.23
Contenido | Asiento | Butaca tapizada con plástico |  |  | 0.2 | 0.2 | 0.25 | 0.3 | 0.3 | 0.3 | 0.26
Contenido | Asiento | Butaca tapizada de terciopelo |  |  | 0.3 | 0.32 | 0.27 | 0.3 | 0.33 | 0.33 | 0.31
Contenido | Asiento | Butaca tapizado delgado |  |  | 0.13 | 0.2 | 0.3 | 0.45 | 0.5 | 0.5 | 0.36
Contenido | Asiento | Butaca bien tapizada |  |  | 0.15 | 0.25 | 0.4 | 0.45 | 0.45 | 0.4 | 0.39
Contenido | Asiento | Butaca tapizado de lujo |  |  | 0.28 | 0.28 | 0.4 | 0.5 | 0.55 | 0.6 | 0.43
Contenido | Asiento | Área de asientos desocupados, tapizado ligero |  |  | 0.35 | 0.45 | 0.57 | 0.61 | 0.59 | 0.55 | 0.56
Contenido | Asiento | Área de asientos desocupados, tapizado mediano |  |  | 0.56 | 0.64 | 0.7 | 0.72 | 0.68 | 0.62 | 0.69
Contenido | Asiento | Área de asientos desocupados, muy tapizados |  |  | 0.72 | 0.79 | 0.83 | 0.84 | 0.83 | 0.79 | 0.82
Contenido | Aire | Aire | [5 empty] | 0 | 0 | 0.02
Contenido | Audiencia | Público en asientos de tapizados en cuero |  |  | 0.15 | 0.35 | 0.45 | 0.45 | 0.45 | 0.4 | 0.41
Contenido | Audiencia | Público en asientos de madera, base acolchonada |  |  | 0.15 | 0.35 | 0.45 | 0.45 | 0.45 | 0.4 | 0.41
Contenido | Audiencia | Público en asientos con tapizado poroso integral |  |  | 0.25 | 0.4 | 0.55 | 0.65 | 0.65 | 0.6 | 0.56
Contenido | Audiencia | Área de asientos tapizados en cuero, desocupada |  |  | 0.4 | 0.5 | 0.58 | 0.61 | 0.58 | 0.5 | 0.57
Contenido | Audiencia | Público en sillas de madera, 75% ocupada |  |  | 0.46 | 0.56 | 0.65 | 0.75 | 0.72 | 0.65 | 0.67
Contenido | Audiencia | Público en asientos de madera |  |  | 0.31 | 0.51 | 0.73 | 0.8 | 0.82 | 0.82 | 0.72
Contenido | Audiencia | Área de asientos tapizado grueso, desocupada |  |  | 0.44 | 0.6 | 0.77 | 0.89 | 0.82 | 0.7 | 0.77
Contenido | Audiencia | Público en bancos de madera, 100% ocupada |  |  | 0.57 | 0.61 | 0.75 | 0.86 | 0.91 | 0.86 | 0.78
Contenido | Audiencia | Área de audiencia en asientos tapizado ligero |  |  | 0.56 | 0.68 | 0.79 | 0.83 | 0.86 | 0.86 | 0.79
Contenido | Audiencia | Público en asientos de tapizado delgado |  |  | 0.38 | 0.6 | 0.8 | 0.9 | 0.9 | 0.9 | 0.8
Contenido | Audiencia | Área de audiencia ocupada |  |  | 0.4 | 0.6 | 0.8 | 0.9 | 0.9 | 0.8 | 0.8
Contenido | Audiencia | Área de audiencia en asientos tapizado mediano |  |  | 0.68 | 0.75 | 0.82 | 0.85 | 0.86 | 0.86 | 0.82
Contenido | Audiencia | Público en asientos tapizados |  |  | 0.52 | 0.68 | 0.85 | 0.97 | 0.93 | 0.85 | 0.86
Contenido | Audiencia | Público en asientos tapizado grueso |  |  | 0.5 | 0.7 | 0.85 | 0.95 | 0.95 | 0.9 | 0.86
Contenido | Audiencia | Área de audiencia en asientos muy tapizados |  |  | 0.76 | 0.83 | 0.88 | 0.91 | 0.91 | 0.89 | 0.88
Contenido | Audiencia | Público en sillas de madera, 100% ocupadas |  |  | 0.6 | 0.74 | 0.88 | 0.96 | 0.93 | 0.85 | 0.88
Contenido | Persona | Escolar con pupitre |  |  | 0.17 | 0.21 | 0.26 | 0.3 | 0.33 | 0.37 | 0.27
Contenido | Persona | Muchacho de pie |  |  | 0.18 | 0.2 | 0.27 | 0.3 | 0.36 | 0.36 | 0.28
Contenido | Persona | Persona en bancos de madera |  |  | 0.2 | 0.25 | 0.31 | 0.35 | 0.33 | 0.3 | 0.31
Contenido | Persona | Liceal con pupitre |  |  | 0.2 | 0.28 | 0.31 | 0.37 | 0.41 | 0.42 | 0.34
Contenido | Persona | Persona en asiento de madera |  |  | 0.15 | 0.25 | 0.35 | 0.38 | 0.38 | 0.35 | 0.34
Contenido | Persona | Persona en asiento tapizado |  |  | 0.3 | 0.33 | 0.38 | 0.46 | 0.39 | 0.35 | 0.39
Contenido | Persona | Adulto de pie |  |  | 0.21 | 0.33 | 0.41 | 0.42 | 0.46 | 0.42 | 0.41
Contenido | Persona | Persona en asiento tapizado |  |  | 0.3 | 0.35 | 0.42 | 0.46 | 0.48 | 0.4 | 0.43
Contenido | Persona | Adulto sentado en silla de madera |  |  | 0.18 | 0.4 | 0.46 | 0.46 | 0.51 | 0.46 | 0.46
Contenido | Persona | Músico con instrumento |  |  | 0.35 | 0.8 | 1.1 | 1.5 | 1.2 | 1.1 | 0.9
Contenido | Persona | Músico con instrumento (promedio) |  |  | 0.38 | 0.82 | 1.12 | 1.4 | 1.23 | 1.16 | 1.14
Pared | Alfombra | Alfombra sobre pared | 10 |  | 0.09 | 0.08 | 0.21 | 0.27 | 0.27 | 0.37 | 0.21
Pared | Corcho | Corcho en baldosas contra respaldo sólido | 22 |  | 0.05 | 0.1 | 0.2 | 0.55 | 0.6 | 0.55 | 0.38
Pared | Corcho | Revestimiento de corcho | 20 | 5.6 | 0.12 | 0.27 | 0.72 | 0.79 | 0.76 | 0.77 | 0.64
Pared | Cortina | Tejido de terciopelo 340, liso contra pared |  | 0.3 | 0.03 | 0.04 | 0.11 | 0.17 | 0.24 | 0.35 | 0.14
Pared | Cortina | Tejido de algodón 360, exento |  | 0.4 | 0.03 | 0.04 | 0.11 | 0.17 | 0.24 | 0.35 | 0.14
Pared | Cortina | Cortinas, tejido delgado |  |  | 0.04 | 0.05 | 0.11 | 0.18 | 0.3 | 0.35 | 0.16
Pared | Cortina | Terciopelo mediano, liso ante pared |  |  | 0.05 | 0.1 | 0.15 | 0.2 | 0.25 | 0.3 | 0.17
Pared | Cortina | Tejido de algodón 500, exento |  | 0.5 | 0.04 | 0.07 | 0.13 | 0.22 | 0.33 | 0.35 | 0.19
Pared | Cortina | Cortinas, tejido mediano |  |  | 0.05 | 0.07 | 0.13 | 0.22 | 0.32 | 0.35 | 0.19
Pared | Cortina | Tejido de terciopelo 650, exento |  | 0.6 | 0.05 | 0.12 | 0.35 | 0.45 | 0.38 | 0.36 | 0.33
Pared | Cortina | Cortinas, tejido espeso |  |  | 0.05 | 0.12 | 0.35 | 0.48 | 0.38 | 0.36 | 0.33
Pared | Cortina | Tejido de terciopelo a 1.00m de la pared |  |  | 0.08 | 0.29 | 0.44 | 0.5 | 0.4 | 0.35 | 0.41
Pared | Cortina | Tejido de algodón 500, Plegado al 75% |  | 0.5 | 0.04 | 0.23 | 0.4 | 0.54 | 0.53 | 0.4 | 0.43
Pared | Cortina | Terciopelo mediano, Plegado al 50% |  |  | 0.05 | 0.25 | 0.4 | 0.5 | 0.6 | 0.5 | 0.44
Pared | Cortina | Tejido de terciopelo 475, plegado al 50% |  | 0.5 | 0.07 | 0.31 | 0.49 | 0.75 | 0.7 | 0.6 | 0.56
Pared | Fibra de madera | Fibra de madera | 38 | 19 | 0.1 | 0.19 | 0.4 | 0.79 | 0.55 | 0.77 | 0.48
Pared | Fibra de madera | Fibra de madera | 50 | 25 | 0.04 | 0.24 | 0.54 | 0.88 | 0.53 | 0.7 | 0.55
Pared | Hormigón | Hormigón revocado |  |  | 0 | 0 | 0 | 0.01 | 0.01 | 0.01 | 0.01
Pared | Hormigón | Hormigón bloques pintados |  |  | 0.1 | 0.09 | 0.08 | 0.09 | 0.1 | 0.04 | 0.09
Pared | Hormigón | Hormigón bloques pintados |  |  | 0.11 | 0.08 | 0.07 | 0.06 | 0.05 | 0.05 | 0.07
Pared | Ladrillo | Ladrillo visto pintado |  |  | 0.01 | 0.01 | 0.02 | 0.02 | 0.02 | 0.03 | 0.02
Pared | Ladrillo | Ladrillo pintado |  |  | 0.01 | 0.01 | 0.02 | 0.02 | 0.02 | 0.03 | 0.02
Pared | Ladrillo | Ladrillo revocado y hendido |  |  | 0.01 | 0.01 | 0.02 | 0.03 | 0.04 | 0.05 | 0.03
Pared | Ladrillo | Ladrillo visto |  |  | 0.02 | 0.03 | 0.03 | 0.04 | 0.05 | 0.07 | 0.04
Pared | Lambriz | Placas de aglomerado (16+30 mm de aire) | 46 |  | 0.25 | 0.07 | 0.02 | 0.02 | 0.02 | 0.02 | 0.03
Pared | Lambriz | Placas de aglomerado (25+30 mm de aire) | 55 |  | 0.2 | 0.05 | 0.02 | 0.02 | 0.02 | 0.02 | 0.03
Pared | Lambriz | Placas de aglomerado (25+30 mm de lana de vidrio) | 55 |  | 0.2 | 0.05 | 0.02 | 0.02 | 0.02 | 0.02 | 0.03
Pared | Lambriz | Placas de aglomerado (16+30 mm de lana de vidrio) | 46 |  | 0.4 | 0.1 | 0.02 | 0.02 | 0.02 | 0.02 | 0.04
Pared | Lambriz | Placas de aglomerado (8+30 mm de aire) | 38 |  | 0.25 | 0.2 | 0.04 | 0.04 | 0.04 | 0.04 | 0.08
Pared | Lambriz | Madera compensada sin cámara |  |  | 0.05 | 0.06 | 0.06 | 0.1 | 0.1 | 0.1 | 0.08
Pared | Lambriz | Revestimiento de madera | 65 |  | 0.1 | 0.11 | 0.1 | 0.08 | 0.08 | 0.11 | 0.09
Pared | Lambriz | Paneles de madera (18+40 mm de aire) | 58 |  | 0.1 | 0.1 | 0.1 | 0.08 | 0.08 | 0.07 | 0.09
Pared | Lambriz | Placas de aglomerado (8+30 mm de lana de vidrio) | 38 |  | 0.4 | 0.25 | 0.04 | 0.04 | 0.04 | 0.04 | 0.09
Pared | Lambriz | Paneles 25 mm sobre espacio de aire |  |  | 0.19 | 0.14 | 0.09 | 0.06 | 0.06 | 0.05 | 0.09
Pared | Lambriz | Paneles de madera (16+40 mm de aire) | 56 |  | 0.2 | 0.12 | 0.1 | 0.1 | 0.08 | 0.07 | 0.1
Pared | Lambriz | Paneles de contrachapado (6+50 mm de aire) | 56 |  | 0.2 | 0.3 | 0.12 | 0.07 | 0.04 | 0.04 | 0.13
Pared | Lambriz | Paneles sobre cámara de aire (3+25 mm) | 28 |  | 0.3 | 0.2 | 0.15 | 0.1 | 0.1 | 0.05 | 0.14
Pared | Lambriz | Paneles sobre material poroso (3+25 mm) | 28 |  | 0.4 | 0.25 | 0.15 | 0.1 | 0.1 | 0.05 | 0.15
Pared | Lambriz | Paneles de contrachapado (6+50 mm de lana de vidrio) | 56 |  | 0.6 | 0.4 | 0.13 | 0.07 | 0.04 | 0.04 | 0.16
Pared | Lambriz | Revestimiento de madera | 53 |  | 0.25 | 0.34 | 0.18 | 0.1 | 0.1 | 0.06 | 0.18
Pared | Lambriz | Paneles de contrachapado (5+50 mm de lana de vidrio) | 55 |  | 0.47 | 0.34 | 0.3 | 0.11 | 0.08 | 0.08 | 0.21
Pared | Lambriz | Paneles de contrachapado delgado |  |  | 0.42 | 0.21 | 0.1 | 0.08 | 0.06 | 0.06 | 0.23
Pared | Lambriz | Placas de fibromadera con fieltro bituminoso y cámara | 60 |  | 0.9 | 0.45 | 0.25 | 0.15 | 0.1 | 0.1 | 0.24
Pared | Lambriz | Paneles de contrachapado (6+50 mm de lana de vidrio) | 56 |  | 0.6 | 0.42 | 0.35 | 0.12 | 0.08 | 0.08 | 0.24
Pared | Panel perforado | Panel perforado 5% sobre manto poroso 50mm | 53 |  | 0.2 | 0.4 | 0.75 | 0.6 | 0.4 | 0.3 | 0.54
Pared | Panel perforado | Panel perforado 5% sobre planchas poroso 50mm | 53 |  | 0.25 | 0.45 | 0.75 | 0.6 | 0.4 | 0.3 | 0.55
Pared | Panel perforado | Panel perforado +20% sobre manto poroso 50mm | 53 |  | 0.2 | 0.35 | 0.65 | 0.8 | 0.9 | 0.9 | 0.67
Pared | Panel perforado | Panel perforado 10% sobre manto poroso 50mm | 53 |  | 0.2 | 0.35 | 0.65 | 0.85 | 0.85 | 0.75 | 0.67
Pared | Panel perforado | Panel perforado 10% sobre planchas poroso 50mm | 53 |  | 0.25 | 0.4 | 0.75 | 0.85 | 0.8 | 0.75 | 0.7
Pared | Panel perforado | Malla perforado +30% sobre manto poroso 50mm | 76 |  | 0.35 | 0.7 | 0.9 | 0.9 | 0.95 | 0.9 | 0.86
Pared | Membrana | Fieltro bituminoso doble sobre cámara de aire | 260 |  | 0.5 | 0.3 | 0.2 | 0.1 | 0.1 | 0.1 | 0.18
Pared | Lana de vidrio | Panel rígido RP25 Isover | 25 | 35 | 0.2 | 0.4 | 0.8 | 0.9 | 1 | 1 | 0.78
Pared | Lana de vidrio | Panel rígido RP50 Isover | 50 | 35 | 0.3 | 0.75 | 1 | 1 | 1 | 1 | 0.94
Pared | Mármol | Mármol |  |  | 0.01 | 0.01 | 0.01 | 0.02 | 0.02 | 0.01 | 0.02
Pared | Piedra | Muro de sillares de piedra |  |  | 0.02 | 0.02 | 0.02 | 0.03 | 0.04 | 0.04 | 0.02
Pared | Revoque | Pared revocada |  |  | 0.01 | 0.01 | 0.02 | 0.02 | 0.02 | 0.04 | 0.02
Pared | Revoque | Revoque de cal |  |  | 0.03 | 0.03 | 0.03 | 0.03 | 0.04 | 0.07 | 0.03
Pared | Revoque | Revoque sobre respaldo sólido |  |  | 0.03 | 0.03 | 0.02 | 0.03 | 0.04 | 0.05 | 0.04
Pared | Revoque | Revoque rugoso |  |  | 0.03 | 0.03 | 0.06 | 0.08 | 0.04 | 0.06 | 0.05
Pared | Revoque | Revoque de cemento |  |  | 0.03 | 0.03 | 0.06 | 0.09 | 0.04 | 0.06 | 0.05
Pared | Revoque | Revoque de cal y arena | 20 |  | 0.04 | 0.05 | 0.06 | 0.08 | 0.04 | 0.06 | 0.06
Pared | Sonobor | Placas pintadas de fibra 12mm contra pared | 12 |  | 0.05 | 0.1 | 0.1 | 0.1 | 0.1 | 0.15 | 0.1
Pared | Sonobor | Placas pintadas de fibra sobre cámara (12+25mm) | 37 |  | 0.3 | 0.2 | 0.15 | 0.1 | 0.1 | 0.15 | 0.14
Pared | Sonobor | Placas de fibra 12mm contra pared | 12 |  | 0.05 | 0.1 | 0.15 | 0.25 | 0.3 | 0.3 | 0.2
Pared | Sonobor | Placas de fibra sobre cámara (12+25mm) | 37 |  | 0.3 | 0.25 | 0.3 | 0.3 | 0.3 | 0.3 | 0.29
Pared | Vidrio | Vidrio de espejo |  |  | 0.04 | 0.03 | 0.02 | 0.01 | 0.07 | 0.04 | 0.03
Pared | Yeso | Placas de yeso (13+100 mm de aire) | 113 |  | 0.1 | 0.1 | 0.04 | 0.02 | 0.02 | 0.02 | 0.05
Pared | Yeso | Placas de yeso (10+50 mm de aire) | 60 |  | 0.32 | 0.07 | 0.05 | 0.05 | 0.02 | 0.02 | 0.05
Pared | Yeso | Pared de placas de yeso (13+65+13 mm) | 90 |  | 0.3 | 0.09 | 0.04 | 0.05 | 0.04 | 0.03 | 0.06
Pared | Yeso | Placas de yeso (13+30 mm) | 43 |  | 0.5 | 0.2 | 0.05 | 0.02 | 0.02 | 0.02 | 0.07
Pared | Yeso | Placas de yeso 13 mm sobre parantes |  |  | 0.29 | 0.1 | 0.05 | 0.04 | 0.07 | 0.09 | 0.07
Pared | Yeso | Placas de yeso (13+100 mm lana de vidrio) | 113 |  | 0.3 | 0.12 | 0.08 | 0.06 | 0.06 | 0.03 | 0.08
Pared | Yeso | Pared de placas de yeso (13+90+13 mm con relleno) | 115 |  | 0.17 | 0.07 | 0.09 | 0.09 | 0.07 | 0.06 | 0.08
Pared | Yeso | Placas de yeso (10+50 mm lana de vidrio) | 60 |  | 0.35 | 0.12 | 0.08 | 0.07 | 0.05 | 0.02 | 0.08
Pared | Yeso | Doble placa de yeso (2 x 16 mm) | 32 |  | 0.28 | 0.12 | 0.1 | 0.17 | 0.13 | 0.09 | 0.13
Piso | Hormigón | Piso de hormigón |  |  | 0.01 | 0.01 | 0.02 | 0.02 | 0.02 | 0.02 | 0.02
Piso | Hormigón | Hormigón alisado |  |  | 0.01 | 0.01 | 0.02 | 0.02 | 0.02 | 0.05 | 0.02
Piso | Hormigón | Hormigón alisado o monolítico |  |  | 0.01 | 0.01 | 0.01 | 0.02 | 0.02 | 0.02 | 0.02
Piso | Hormigón | Hormigón rasado o monolítico |  |  | 0.02 | 0.02 | 0.02 | 0.03 | 0.04 | 0.04 | 0.03
Piso | Parquet | Parquet de madera sobre contrapiso |  |  | 0.02 | 0.03 | 0.04 | 0.05 | 0.05 | 0.05 | 0.04
Piso | Parquet | Parquet sobre contrapiso |  |  | 0.04 | 0.04 | 0.07 | 0.06 | 0.06 | 0.07 | 0.06
Piso | Parquet | Parquet de madera sobre hormigón |  |  | 0.04 | 0.04 | 0.07 | 0.06 | 0.06 | 0.07 | 0.06
Piso | Parquet | Parquet de madera sobre listones | 15 |  | 0.2 | 0.15 | 0.12 | 0.1 | 0.1 | 0.07 | 0.12
Piso | Pavimento | Linóleo | 5 |  | 0.02 | 0.03 | 0.03 | 0.04 | 0.04 | 0.04 | 0.03
Piso | Pavimento | Contrapiso + linóleo bald asfalto, goma, corcho |  |  | 0.02 | 0.03 | 0.03 | 0.03 | 0.03 | 0.02 | 0.03
Piso | Pavimento | Linóleo sobre hormigón |  |  | 0.02 | 0.03 | 0.03 | 0.03 | 0.03 | 0.03 | 0.03
Piso | Pavimento | Alfombra de goma | 5 |  | 0.03 | 0.04 | 0.06 | 0.08 | 0.07 | 0.05 | 0.06
Piso | Pavimento | Pavimento de corcho | 20 |  | 0.04 | 0.03 | 0.05 | 0.11 | 0.07 | 0.02 | 0.07
Piso | Pavimento | Alfombra de goma | 5 |  | 0.04 | 0.04 | 0.08 | 0.12 | 0.03 | 0.1 | 0.07
Piso | Pavimento | Pavimento de corcho 3mm Dekwall | 3 | 200 | 0.04 | 0.03 | 0.05 | 0.11 | 0.07 | 0.02 | 0.07
Piso | Pavimento | Pavimento de goma | 5 |  | 0.04 | 0.04 | 0.08 | 0.12 | 0.13 | 0.1 | 0.09
Piso | Pavimento | Pavimento de corcho 3mm Dekwall, pegado | 3 | 200 | 0.01 | 0.03 | 0.05 | 0.1 | 0.24 | 0.16 | 0.11
Piso | Piso de tablas | Piso de tablillas sobre listones |  |  | 0.1 | 0.25 | 0.1 | 0.1 | 0.07 | 0.07 | 0.13
Piso | Piso de tablas | Tablas de madera sobre vigas cubierto con linóleo |  |  | 0.2 | 0.15 | 0.08 | 0.05 | 0.03 | 0.02 | 0.08
Piso | Piso de tablas | Tablas de madera sobre vigas cubierto con linóleo |  |  | 0.2 | 0.15 | 0.08 | 0.05 | 0.03 | 0.02 | 0.08
Piso | Piso de tablas | Tablas de madera sobre vigas, plastificadas |  |  | 0.15 | 0.12 | 0.1 | 0.07 | 0.06 | 0.07 | 0.09
Piso | Piso de tablas | Tablas de madera sobre viguetas |  |  | 0.15 | 0.11 | 0.1 | 0.07 | 0.06 | 0.07 | 0.09
Piso | Piso de tablas | Tablas de madera sobre vigas |  |  | 0.2 | 0.15 | 0.1 | 0.08 | 0.08 | 0.05 | 0.1
Piso | Piso de tablas | Tablas o aglomerado 19mm sobre viguetas |  |  | 0.15 | 0.2 | 0.1 | 0.1 | 0.05 | 0.05 | 0.11
Piso | Piso de tablas | Piso de tablas sobre viguetas |  |  | 0.15 | 0.2 | 0.1 | 0.1 | 0.1 | 0.1 | 0.13
Piso | Piso de tablas | Plataforma de madera sobre gran espacio de aire |  |  | 0.4 | 0.3 | 0.2 | 0.17 | 0.15 | 0.1 | 0.26
Piso | Piso de tablas | Tablas de madera sobre vigas, con moqueta delgada |  |  | 0.2 | 0.15 | 0.15 | 0.3 | 0.5 | 0.6 | 0.28
Piso | Tarima | Entarimado de madera |  |  | 0.09 | 0.09 | 0.08 | 0.09 | 0.1 | 0.07 | 0.08
Piso | Tribuna | Tribuna de madera portable |  |  | 0.4 | 0.1
Piso | Alfombra | Alfombra delgada |  |  | 0.01 | 0.02 | 0.03 | 0.05 | 0.08 | 0.1 | 0.04
Piso | Alfombra | Alfombra needlepunch 5mm | 5 |  | 0.03 | 0.05 | 0.05 | 0.25 | 0.35 | 0.5 | 0.17
Piso | Alfombra | Alfombra delgada pegada al contrapiso |  |  | 0.02 | 0.04 | 0.08 | 0.2 | 0.35 | 0.4 | 0.17
Piso | Alfombra | Alfombra comercial pegada al contrapiso |  |  | 0.03 | 0.05 | 0.09 | 0.23 | 0.38 | 0.54 | 0.19
Piso | Alfombra | Alfombra | 8 | 2 | 0.13 | 0.06 | 0.13 | 0.2 | 0.46 | 0.7 | 0.21
Piso | Alfombra | Alfombra pelo largo cepillado |  |  | 0.02 | 0.05 | 0.1 | 0.35 | 0.45 | 0.55 | 0.24
Piso | Alfombra | Alfombra | 9 | 1.9 | 0.12 | 0.1 | 0.18 | 0.2 | 0.46 | 0.72 | 0.24
Piso | Alfombra | Alfombra media sobre base espumosa |  |  | 0.03 | 0.09 | 0.25 | 0.31 | 0.33 | 0.44 | 0.25
Piso | Alfombra | Alfombra delgada pegada al contrapiso |  |  | 0.04 | 0.04 | 0.15 | 0.3 | 0.5 | 0.6 | 0.25
Piso | Alfombra | Alfombra tejida de lazos lana, pelo 2,4 mm |  |  | 0.1 | 0.16 | 0.11 | 0.3 | 0.5 | 0.47 | 0.27
Piso | Alfombra | Alfombra tejida de lazos lana, pelo 6,4 mm |  |  | 0.15 | 0.17 | 0.12 | 0.32 | 0.52 | 0.57 | 0.28
Piso | Alfombra | Alfombra pesada pegada al contrapiso |  |  | 0.02 | 0.06 | 0.14 | 0.37 | 0.6 | 0.65 | 0.29
Piso | Alfombra | Alfombra liviana de pelo enlazado |  |  | 0.04 | 0.08 | 0.17 | 0.33 | 0.59 | 0.75 | 0.29
Piso | Alfombra | Alfombra de fieltro | 12 |  | 0.11 | 0.14 | 0.37 | 0.43 | 0.27 | 0.27 | 0.3
Piso | Alfombra | Alfombra sobre fieltro |  |  | 0.11 | 0.14 | 0.37 | 0.43 | 0.27 | 0.25 | 0.3
Piso | Alfombra | Alfombra | 13 | 2.5 | 0.12 | 0.1 | 0.2 | 0.3 | 0.64 | 0.93 | 0.31
Piso | Alfombra | Alfombra pesada sobre contrapiso |  |  | 0.02 | 0.16 | 0.14 | 0.37 | 0.6 | 0.65 | 0.32
Piso | Alfombra | Alfombra pesada sobre contrapiso |  |  | 0.02 | 0.06 | 0.14 | 0.37 | 0.6 | 0.65 | 0.32
Piso | Alfombra | Alfombra con base espuma pegada al contrapiso |  |  | 0.03 | 0.08 | 0.59 | 0.26 | 0.37 | 0.55 | 0.33
Piso | Alfombra | Alfombra base látex + bajoalfombra 1,4 |  |  | 0.08 | 0.27 | 0.39 | 0.34 | 0.48 | 0.63 | 0.37
Piso | Alfombra | Alfombra media sobre base esponjosa |  |  | 0.03 | 0.09 | 0.2 | 0.54 | 0.7 | 0.72 | 0.38
Piso | Alfombra | Alfombra sobre bajoalfombra 1,4 |  |  | 0.07 | 0.16 | 0.57 | 0.4 | 0.47 | 0.57 | 0.4
Piso | Alfombra | Alfombra de pelo rizado |  |  | 0.08 | 0.08 | 0.3 | 0.6 | 0.75 | 0.8 | 0.43
Piso | Alfombra | Alfombra liviana de pelo enlazado con fieltro 1,4 |  |  | 0.1 | 0.19 | 0.35 | 0.79 | 0.69 | 0.79 | 0.51
Piso | Alfombra | Alfombra gruesa de pelo enlazado con almohadilla 1,4 |  |  | 0.03 | 0.25 | 0.55 | 0.7 | 0.62 | 0.84 | 0.53
Piso | Alfombra | Alfombra pesada sobre bajoalfombra de espuma |  |  | 0.08 | 0.24 | 0.57 | 0.69 | 0.71 | 0.73 | 0.55
Piso | Alfombra | Alfombra + bajoalfombra 1,4 |  |  | 0.08 | 0.24 | 0.57 | 0.69 | 0.71 | 0.73 | 0.55
Piso | Alfombra | Alfombra gruesa de pelo enlazado con almohadilla 3 |  |  | 0.1 | 0.4 | 0.62 | 0.7 | 0.63 | 0.88 | 0.59
Piso | Alfombra | Alfombra gruesa de pelo enlazado con almohadilla 3 |  |  | 0.2 | 0.5 | 0.68 | 0.72 | 0.65 | 0.9 | 0.64
Techo | Cielorraso de fibra | Placas de fibra 19 mm Armstrong Suprafine 2200 | 19 |  | 0.38 | 0.29 | 0.39 | 0.56 | 0.71 | 0.78 | 0.49
Techo | Cielorraso de fibra | Placas de fibra 19 mm Armstrong Sec. Look | 19 |  | 0.34 | 0.32 | 0.48 | 0.64 | 0.71 | 0.76 | 0.54
Techo | Cielorraso de fibra | Placas de fibra 16 mm Armstrong Minaboard | 16 |  | 0.3 | 0.32 | 0.54 | 0.74 | 0.67 | 0.6 | 0.57
Techo | Cielorraso de fibra | Placas de fibra 16 mm Armstrong Minatone | 16 |  | 0.4 | 0.3 | 0.54 | 0.78 | 0.67 | 0.48 | 0.57
Techo | Cielorraso de fibra | Placas lana de vidrio con lámina vinilo sin perforar | 16 |  | 0.57 | 0.39 | 0.41 | 0.82 | 0.89 | 0.72 | 0.63
Techo | Cielorraso de fibra | Placas de fibra 19 mm Celotex Ultra | 19 |  | 0.32 | 0.34 | 0.71 | 0.87 | 0.87 | 0.85 | 0.7
Techo | Cielorraso de fibra | Placas lana de vidrio con lámina vinilo perforada | 16 |  | 0.65 | 0.69 | 0.61 | 0.82 | 0.87 | 0.71 | 0.75
Techo | Cielorraso de fibra | Cielorraso de perfiles metálicos ranurados 17% c/lana vidrio |  |  | 0.6 | 0.73 | 0.55 | 0.62 | 0.35 | 0.39 | 0.55
Techo | Cielorraso de metal | Cielorraso placas metálicas perforadas 7% |  |  | 0.4 | 0.6 | 0.8 | 0.8 | 0.7 | 0.5 | 0.72
Techo | Cielorraso de metal | Cielorraso placas metálicas perforadas 25% |  |  | 0.4 | 0.6 | 0.8 | 0.8 | 0.9 | 0.8 | 0.77
Techo | Faserit | Revoque Faserit proyectado y fratasado |  |  | 0.05 | 0.04 | 0.07 | 0.1 | 0.12 | 0.18 | 0.09
Techo | Hormigón | Hormigón normal |  |  | 0.01 | 0.01 | 0.02 | 0.02 | 0.02 | 0.04 | 0.02
Techo | Hormigón | Hormigón pintado |  |  | 0.01 | 0.01 | 0.01 | 0.02 | 0.02 | 0.02 | 0.02
Techo | Hormigón | Hormigón rústico |  |  | 0.02 | 0.03 | 0.03 | 0.03 | 0.04 | 0.07 | 0.03
Techo | Lana de vidrio | Lana de vidrio 50mm con cubierta perforada 5% | 51 |  | 0.2 | 0.4 | 0.75 | 0.6 | 0.4 | 0.3 | 0.54
Techo | Lana de vidrio | Lana de vidrio 50mm con cubierta perforada 10% | 51 |  | 0.2 | 0.35 | 0.65 | 0.85 | 0.85 | 0.75 | 0.67
Techo | Lana de vidrio | Manto 100mm con cubierta perforada 23%, film polietileno | 101 |  | 0.78 | 1.01 | 1.14 | 1.03 | 0.94 | 0.78 | 1.03
Techo | Lana de vidrio | Manto 50mm con cubierta perforada 23%, + 50mm aire | 101 |  | 0.61 | 0.91 | 1.15 | 1.09 | 1.01 | 1.01 | 1.04
Techo | Lana de vidrio | Manto 100mm con cubierta perforada 23% | 101 |  | 0.78 | 1.01 | 1.14 | 1.07 | 1.06 | 0.98 | 1.07
Techo | Poliuretano | Placa 15 de poliuretano, espuma flexible | 15 | 30 | 0.03 | 0.15 | 0.21 | 0.45 | 0.95 | 0.85 | 0.44
Techo | Poliuretano | Placa 30 de poliuretano, espuma flexible | 30 | 30 | 0.07 | 0.3 | 0.37 | 0.7 | 1 | 0.97 | 0.59
Techo | Poliuretano | Placa 45 de poliuretano, espuma flexible | 45 | 30 | 0.15 | 0.7 | 1 | 0.85 | 0.91 | 0.9 | 0.87
Techo | Revoque | Revoque 30mm sobre metal desplegado |  |  | 0.14 | 0.1 | 0.06 | 0.05 | 0.04 | 0.03 | 0.06
Techo | Revoque | Revoque sobre espacio estrecho |  |  | 0.25 | 0.15 | 0.1 | 0.05 | 0.04 | 0.05 | 0.09
Techo | Revoque | Revoque sobre gran cámara de aire |  |  | 0.2 | 0.15 | 0.1 | 0.05 | 0.04 | 0.05 | 0.09
Techo | Revoque acústico | Revoque acústico proyectado 13 | 13 |  | 0.04 | 0.15 | 0.47 | 0.75 | 0.82 | 0.8 | 0.55
Techo | Revoque acústico | Revoque acústico proyectado 20 | 20 |  | 0.1 | 0.3 | 0.6 | 0.9 | 0.9 | 0.85 | 0.67
Techo | Revoque acústico | Revoque acústico proyectado 25 | 25 |  | 0.16 | 0.45 | 0.7 | 0.9 | 0.9 | 0.85 | 0.74
Techo | Revoque acústico | Revoque acústico proyectado 13 c/cámara 25 | 38 |  | 0.25 | 0.5 | 0.8 | 0.9 | 0.9 | 0.85 | 0.77
Techo | Sonex Bafle | Bafle suspendido de espuma de poliuretano | 40 | 32 | 0.12 | 0.26 | 0.48 | 0.96 | 1.26 | 1.16 | 0.74
Techo | Sonex Bafle | Bafle suspendido de espuma de poliuretano | 70 | 32 | 0.28 | 0.46 | 0.74 | 1.15 | 1.26 | 1.29 | 0.9
Techo | Sonex Illtech | Placa de espuma blanca 25/35 | 25 | 10 | 0.11 | 0.17 | 0.4 | 0.72 | 0.76 | 0.91 | 0.51
Techo | Sonex Illtech | Placa de espuma blanca 35/125 | 35 | 10 | 0.14 | 0.21 | 0.61 | 0.8 | 0.89 | 0.92 | 0.63
Techo | Sonex Soft | Placa de espuma blanca 50/125 | 50 | 10 | 0.05 | 0.31 | 0.81 | 1.01 | 0.99 | 0.95 | 0.81
Techo | Sonex Soft | Placa de espuma de poliuretano 30/125 | 30 | 32 | 0.07 | 0.15 | 0.51 | 0.91 | 0.82 | 0.84 | 0.6
Techo | Sonover | Absorsores suspendidos | 30 | 90 | 0.2 | 0.55 | 0.64 | 0.84 | 0.97 | 0.97 | 0.75
Techo | Yeso | Placa de yeso 13 + 650 mm lana de vidrio | 663 |  | 0.05 | 0.05 | 0.05 | 0.03 | 0.02 | 0.02 | 0.04
Techo | Yeso | Placa de yeso 25 mm con espacio de aire |  |  | 0.1 | 0.08 | 0.05 | 0.05 | 0.04 | 0.04 | 0.06
Techo | Yeso | Placa de yeso 13 + 400 mm de aire | 413 |  | 0.14 | 0.1 | 0.09 | 0.03 | 0.02 | 0.02 | 0.06
Techo | Yeso | Cielorraso de placas de yeso 13 mm + espacio aire |  |  | 0.12 | 0.1 | 0.05 | 0.05 | 0.05 | 0.05 | 0.06
Techo | Yeso | Placa de yeso 13 + 400 mm lana de vidrio | 413 |  | 0.2 | 0.12 | 0.09 | 0.03 | 0.02 | 0.02 | 0.07